## A-PODHLEDY
A |  | PODHLEDY
REVITALIZACE SPORTOVNÍHO AREÁLU LIPKY k.ú. Zářečí u Horažďovic 641855
OZN. |  | FUNKCE VRSTVY | MATERIÁL | VÝROBEK | tl.(mm) | POZNÁMKA
05A1 |  | PODHLED VE VLHKÝCH PROSTORECH S KONSTRUKČNÍ VRSTVOU
| 1 | - Podhled | OSB DESKY - vhodné jako parozábrana | OSB Egger 4 TOP P+D | 18
| 2 | - Omítka do vlhkých prostor |  |  | 15
| CELKEM |  |  |  | 33
05A2 |  | PODHLED S KONSTRUKČNÍ VRSTVOU
| 1 | - Podhled | OSB DESKY - vhodné jako parozábrana | OSB Egger 3 P+D | 18
| 2 | - Štuková omítka |  |  | 15
| CELKEM |  |  |  | 33
05A3 |  | DŘEVĚNÝ PODHLED
| 1 | - Podhled | OSB DESKY - vhodné jako parozábrana | OSB Egger 3 P+D | 18
| 2 | - Pohledová vrstva | dřevěné palubky | modřín | 40
| CELKEM |  |  |  | 58

## B-POVRCH_STĚNY
B |  | POVRCHOVÉ ÚPRAVY STĚN
REVITALIZACE SPORTOVNÍHO AREÁLU LIPKY k.ú. Zářečí u Horažďovic 641855
OZN. |  | FUNKCE VRSTVY | MATERIÁL | VÝROBEK | tl.(mm) | POZNÁMKA
05B1 |  | 1NP - OMÍTKA DVOUVRSTVÁ
| 1 | - vyrovnávací vrstva | vápenocementová omítka | Vápenocementová jádrová omítka pro vyrovnání stěn jako podklad pod keramické obklady | 15
| 2 | - Pohledová vrstva | vnitřní vápenná omítka | PENETRACE + Vnitřní jemný štuk, Kletovaná omítka,hlazená ocelovým hladítkem | 5 | zrnitost 0,4mm
| CELKEM |  |  |  | 20
05B2 |  | 1NP - KERAMICKÝ OBKLAD - WC
| 1 | - vyrovnávací vrstva | vápenocementová omítka | Vápenocementová jádrová omítka pro vyrovnání stěn jako podklad pod keramické obklady | 12
| 2 | - adhezní vrstva | penetrační nátěr | Penetrační nátěr na bázi syntetických pryskyřic ve vodní disperzi
| 3 | - Lepidlo | Cementové lepidlo na keramické obklady | prášková směs na bázi cementu a tříděného kameniv | 3
| 4 | -Pohledová vrstva | Keramická dlažba | Velkoformátová dlaždice 600/600mm, barva světle šedá, matná | 10 | rektifikovaná dlažba, spáry 2mm, vhodné i jako obklad, bude použito i na podlaze
| CELKEM |  |  |  | 25
05B3 |  | 1NP - OMÍTKA S HYDROFOBNÍ ÚPRAVOU
| 1 | - vyrovnávací vrstva | vápenocementová omítka | Vápenocementová jádrová omítka pro vyrovnání stěn jako podklad pod keramické obklady | 15
| 2 | - finální vrstva | vnitřní vápenná omítka | PENETRACE + Vnitřní jemný štuk | 5 | zrnitost 0,4mm
| 3 | - Ochranná vrstva | akrylátová emulzní barva | omyvatelná barva s matným nebo saténovým povrchem - bílá | 1
| CELKEM |  |  |  | 21
05B4 |  | 1NP - KERAMICKÝ OBKLAD - SPRCHA
| 1 | - vyrovnávací vrstva | vápenocementová omítka | Vápenocementová jádrová omítka pro vyrovnání stěn jako podklad pod keramické obklady | 12
| 2 | - adhezní vrstva | penetrační nátěr | Penetrační nátěr na bázi syntetických pryskyřic ve vodní disperzi
| 3 | - Hydroizolační vrstva | hydroizolační stěrka | dvousložková hmota na bázi cementových pojiv, jemnozrnného kameniva dalších přísad | 2 | mezi dvě vrstvy vložená perlinka odolná proti alkáliím, vhodné pro následné lepení dlažby
| 4 | - Lepidlo | Cementové lepidlo na keramické obklady | prášková směs na bázi cementu a tříděného kameniv | 3
| 5 | -Pohledová vrstva | Keramická dlažba | Velkoformátová dlaždice 600/600mm, barva světle šedá, matná | 10 | rektifikovaná dlažba, spáry 2mm, vhodné i jako obklad, bude použito i na podlaze
| CELKEM |  |  |  | 27
05B5 |  | EXTERIER - SOKLOVÁ ÚPRAVA STĚN
| 1 | - kotvicí vrstva | cementový tmel | Jednosložkový cementový lepicí tmel pro tepelně izolační systémy | 3 | součást systému ETICS
| 2 | -tepelně izolační | extrudovaný polystyren s uzavřenými póry | desky z extrudovaného polystyrenu se zdrsněným povrchem určený pro soklovou oblast, voděodolné | 60 | součást systému ETICS, plastové zatloukací hmoždinky s talířovou hlavou, 6ks na m2 - potvrdit dodavatelem systému
| 3 | - kotvicí vrstva | cementový tmel | Jednosložkový cementový lepicí tmel pro tepelně izolační systémy | 4 | součást systému ETICS, vložení skleněné síťoviny odolné vůči alkalickému prostředí pro vyztužení
| 4 | - kontaktní můstek | penetrační nátěr na bázi kopolymerové disperze | Probarvený podkladní nátěr pro sjednocení savosti podkladu | 0
| 5 | - pohledová, ochrana proti vnějším vlivům | tenkovrstvá pastovitá omítka, Organické pojivo, barevné kamenivo 2,5 mm. , přísady, voda | Tenkovrstvá dekorativní omítka určená pro oblast soklu. Střednězrnná, stejnobarevná zrna, šedá | 2.5
| CELKEM |  |  |  | 69.5
05B8 |  | EXTERIER - LAK RAL - 7016
| 1 | ´-povrchová úprava | zinek, polyuretan | pozinkovaný ocelový plech s následným dvouvrstvým lakem z polyuretanu | 25 μm | antracitově černá
05B10 |  | EXTERIER - DŘEVĚNÝ PRVEK - BEZBARVÝ NÁTĚR
| 1 | - Ochranná vrstva | olejová lazura | matný nátěr na bázi přírodních olejů pro použití v exteriéru. | - | - transparentní, aplikace dle technického pokynu výrobce
05B11 |  | EXTERIER - CEMENTOVÁ STĚRKA
| 1 | - Pohledová vrstva | Cemento polymerová stěrka | dvouvrstvá stěrka pro vytváření bezespárých odolných povrchů |  | ´- šedá barva, vzhled betonu

## P-PODLAHY
P |  | SKLADBY PODLAH
REVITALIZACE SPORTOVNÍHO AREÁLU LIPKY k.ú. Zářečí u Horažďovic 641855
OZN. |  | FUNKCE VRSTVY | MATERIÁL | VÝROBEK | tl.(mm) | POZNÁMKA
05P1 |  | PODLAHA V ŠATNÁCH A UMÝVÁRNÁCH – objekt S006
| 1 | -Nášlapná vrstva | Keramická dlažba | Velkoformátová dlaždice 600x600mm, barva cihlová, matná, protiskluznost "A" - dle vyhl. 268/2009 Sb. ČSN EN 13451-1 | 10
| 2 | - Lepidlo | Cementové lepidlo na keramické obklady |  | 5
| 3 | - Hydroizolační vrstva | Jednosložková rychleschnoucí hydroizolační stěrka |  | 1
| 4 | - adhezní vrstva | penetrační nátěr
| 5 | - Roznášení vrsta | potěr | rychletvrdnoucí cementový potěr | 60
| 6 | - Tepelněizolační vrstva, konstrukční | systémová deska s nopy |  | 20
| 7 | - Tepeln?izola?ní vrstva | polystyren | EPS 150 | 140
| 8 | - Hydroizolační vrstva | asfaltové pásy | pásy z modifikovaného asfaltu s výztužnou mřížkou – dvě vrstvy | 4 | možnost ponechání stávající hydroizolace dle skutečného stavu
| 9 | - adhezní vrstva | penetrační nátěr
| 10 | - Nosná vrstva - stávající | Betonová mazanina | betonová mazanina C20/25 XC1, KARI síť 8/100 na střed | 150
| 11 | - terén - stávající | hutněný násyp (předpoklad) | Zemina pod podlahovými deskami musí být zhutněna min. na Edef,2 = 25MPa a musí být splněno Edef,2/ Edef,1 <2,1.
|  | CELKEM |  |  | 370
05P3 |  | EXTERIEROVÁ DLAŽBA – TERASA
| 1 | -Nášlapná vrstva | betonová dlažba | Velkoformátová dlaždice, 600/400, světle šedá barva | 50 | použít distanční křížky 4mm, usadit poklepem gumovým hladítkem
| 2 | ´- podkladní | štěrk 4/8 |  | 40
| 3 |  | štěrk 8/16 |  | 100
| 4 |  | štěrk 0/63 |  | 100
| 5 | - terén - stávající | hutněný násyp
|  | CELKEM |  |  | 290

## S-STŘECHY
S |  | SKLADBY STŘECH
REVITALIZACE SPORTOVNÍHO AREÁLU LIPKY k.ú. Zářečí u Horažďovic 641855
OZN. |  | FUNKCE VRSTVY | MATERIÁL | VÝROBEK | tl.(mm) | POZNÁMKA
05S1 |  | ŠIKMÁ STŘECHA, rekonstrukce - objekt S005
| 1 | - Hydroizolační vrstva | Ocelový lakovaný plech | Falcovaná krytina | 2
| 2 | - Roznášecí vrstva | dřevěná prkna | dřevěná prkna | 20
| 3 | - Roznášecí vrstva | lať | sm 40/60 | 40
| 4 | - Nosná konstrukce, vzduchová mezera | sbíjený nosník | tesařská konstrukce
| 5 | - Tepelněizolační vrstva | MV | minerální vlna | 60
| 6 | - Tepelněizolační vrstva | MV | minerální vlna mezi nosníky | 180mm | tloušťka MV dle výšky nosníků
| 7 | - Parotěsná vrstva | dřevitá deska | OSB | 18mm | dřevěné třívrstvé plošně lisované konstrukční desky ze speciálně orientovaných štěpek lepených bez formaldehydu, pero-drážka
| 8 | - Podhled | dle vybraných podhledů v jednotlivých místnostech
| CELKEM |  |  |  | 122

## W-STĚNY
W |  | SKLADBY STĚN
REVITALIZACE SPORTOVNÍHO AREÁLU LIPKY k.ú. Zářečí u Horažďovic 641855
OZN. |  | FUNKCE VRSTVY | MATERIÁL | VÝROBEK | tl.(mm) | POZNÁMKA
05W1 |  | OBVODOVÁ ZEĎ - rekonstrukce - objekt S005
| 1 | -Vnitřní omítka | Kletovaná omítka | hlazená ocelovým hladítkem | 20
| 2 | -Nosná vrstva | Cihelné zdivo | CPP | 300 | - Stávající nebo nové zdivo, napojené do připravených kapes
| 3 | -Tepleně izolační vrstva | MV - podélná vlákna,vloženo mezi latě 60/60 | lať 60/60 | 60
| 4 | -Tepleně izolační vrstva | MV - podélná vlákna,vloženo mezi latě 60/60 | lať 60/60 | 60
| 5 | - hydroizolační vrstva | difuzní folie |  | 1
| 6 | -Větrací mezera | Rošt dřevěné fasády | lať 40/60 | 40
| 4 | -Pohledová vrstva | ModŘínová prkna | prkna 120/20 | 20 | kvalita AB, rovná hrana, se spárou 10mm
|  | CELKEM |  |  | 501
05W2 |  | OBVODOVÁ ZEĎ sokl - objekt S005
| 1 | -Vnitřní omítka | Kletovaná omítka | hlazená ocelovým hladítkem | 20
| 2 | -Nosná vrstva | Cihelné zdivo | CPP | 300 | - napojení nového zdiva na stávající bude do připravených kapes
| 3 | - Hydroizolační vrstva | asfaltové pásy | pásy z SBS modifikovaného asfaltu. Nosná výztužná mřížka polyesterová rohož plošné hmotnosti 200 g/m2 | 4
| 4 | - Hydroizolační vrstva | asfaltové pásy | pásy z SBS modifikovaného asfaltu. Nosná výztužná mřížka skleněná tkanina plošné hmotnosti 200 g/m 2 | 4
| 5 | - kotvicí vrstva | cementový tmel | Jednosložkový cementový lepicí tmel pro tepelně izolační systémy | 3 | součást systému ETICS
| 6 | -tepelně izolační | extrudovaný polystyren s uzavřenými póry | desky z extrudovaného polystyrenu se zdrsněným povrchem určený pro soklovou oblast, voděodolné | 80 | součást systému ETICS, plastové zatloukací hmoždinky s talířovou hlavou, 6ks na m2 - potvrdit dodavatelem systému
| 7 | - kotvicí vrstva | cementový tmel | Jednosložkový cementový lepicí tmel pro tepelně izolační systémy | 4 | součást systému ETICS, vložení skleněné síťoviny odolné vůči alkalickému prostředí pro vyztužení
| 8 | - kontaktní můstek | penetrační nátěr na bázi kopolymerové disperze | Probarvený podkladní nátěr pro sjednocení savosti podkladu | 0
| 9 | - pohledová, ochrana proti vnějším vlivům | Cemento polymerová stěrka | dvouvrstvá stěrka pro vytváření bezespárých odolných povrchů | 2.5 | ´- šedá barva, vzhled betonu
|  | CELKEM |  |  | 417.5
05W3 |  | OBVODOVÁ ZEĎ - nové kce - objekt S005
| 1 | -Vnitřní omítka | Kletovaná omítka | hlazená ocelovým hladítkem | 20
| 2 | -Nosná vrstva | Cihelné zdivo | CPP, P15 | 300
| 3 | -Tepleně izolační vrstva | PIR | deska z tuhé pěny na bázi polyisokyanurátu (PIR), polodrážka, součinitel tepelné vodivosti 0,022 W/mK | 80 | KOTVENO MECHANICKY + LEPENO
| 4 | - Pohledová deska | sedvičová deska ze dvou hliníkových plechů | povrchová úprava - lak v barvě oken, RAL 7016 | 4 | LEPENO NA TUHÉ DESKY PIR
|  | CELKEM |  |  | 404